## Hoja1
Sample | CI-E | CM-E | H A A A | JEZ-1 | MGS-1C | MGS-1S | LHS-1D | LHS-1E | LHS-1 | LHS-2E | LHS-2 | LMS-1D | LMS-1 | LMS-2 | LSP-2 | MGS-1 | Dusty | MMS-1 | MMS-2 | SiO2-CL | SiO2-BL | SiO2-AL | SiO2-DL | TiO2-AL | TiO2-BL | Al2O3-AL | Al2O3-BL | K2O-AL | Na2O-AL | MgO-AL | MgO-BL | MgO-CL | TiO2-CL | TiO2-DL | SiO2-AM | SiO2-BM | SiO2-CM | SiO2-DM | SiO2-EM | Al2O3-AM | Al2O3-BM | CaO-AM | CaO-BM | K2O-AM | K2O-BM | K2O-CM | K2O-DM | MgO-AM | MgO-BM | Na2O-AM | Na2O-BM
SiO2 | 24.6 | 39.7 | 50.1 | 36.4 | 44.8 | 31.9 | 51.2 | 47.1 | 51.2 | 47.1 | 49.12 | 46.9 | 46.9 | 48.22 | 47.13 | 42.9 | 48.05 | 49.4 | 43.8 | 50.4 | 49.6 | 48.8 | 47.37 | 49.62 | 47.9 | 47.62 | 47.26 | 47.01 | 49.27 | 48.54 | 49.89 | 50.8 | 47.83 | 46.98 | 34.1 | 38.6 | 40.8 | 33 | 35 | 43.4 | 37.07 | 38.2 | 39.65 | 43.27 | 36.97 | 39.5 | 43.17 | 38.52 | 34.62 | 40.73 | 37.61
Al2O3 | 4.6 | 5.7 | 30.1 | 8 | 9.8 | 10.6 | 26.6 | 26.35 | 26.6 | 26.35 | 26.29 | 12.4 | 12.4 | 12.4 | 27.96 | 12.8 | 16.92 | 17.1 | 13.07 | 24.79 | 26.5 | 19.22 | 23.67 | 21.39 | 15.71 | 14.8 | 13.6 | 19.74 | 20.68 | 17.81 | 22.58 | 25.29 | 16.08 | 18.17 | 9.33 | 11.94 | 8.94 | 10.53 | 8.81 | 12 | 8.5 | 10.2 | 10.4 | 12.21 | 10.29 | 10.12 | 9.45 | 9.57 | 9.03 | 11.2 | 8.26
CaO | 6 | 14.3 | 14.4 | 4.6 | 15.3 | 20 | 12.8 | 17.47 | 12.8 | 17.47 | 13.52 | 7 | 7 | 7.65 | 17.5 | 7.4 | 7.45 | 10.45 | 7.98 | 11.8 | 14.62 | 8.72 | 14.62 | 10.67 | 8.35 | 7.98 | 7.49 | 12.51 | 9.52 | 9.21 | 10.58 | 12.26 | 7.36 | 11.33 | 12.47 | 12.3254 | 10.2 | 19.6 | 9.39 | 9.51 | 4.86 | 17.7 | 6 | 8.95 | 18.15 | 17.23 | 13.23 | 5.52 | 10.7 | 6.47 | 6.14
Fe2O3 | 16.9 | 4.4 | 0 | 0 | 12 | 11.9 | 2.7 | 3.44 | 2.7 | 3.44 | 3.2 | 8.6 | 8.6 | 8.79 | 1.24 | 11.2 | 7.47 | 10.87 | 18.37 | 3.58 | 2.988 | 6.33 | 4.58 | 4.86 | 7.22 | 7.6 | 8.1 | 5.88 | 5.61 | 6.34 | 4.67 | 3.24 | 7.69 | 6.46 | 6.08 | 4.651 | 6.28 | 11.91 | 3.7 | 3.2 | 0 | 11.95 | 0 | 2.36 | 11.94 | 11.96 | 9.68 | 0 | 4.71 | 0 | 1.73
K2O | 2.3 | 4 | 0.2 | 0.3 | 3.4 | 0.6 | 0.5 | 0.51 | 0.5 | 0.51 | 0.34 | 0.7 | 0.7 | 0.42 | 0.42 | 0.6 | 0.73 | 0.48 | 0.37 | 0.54 | 0.5 | 0.67 | 0.57 | 0.57 | 0.65 | 0.66 | 0.68 | 0.6 | 0.64 | 0.62 | 0.59 | 0.52 | 0.72 | 0.62 | 0.45 | 0.6 | 1.92 | 0.84 | 0.39 | 1.35 | 0.33 | 1.97 | 0.45 | 1.15 | 1.7 | 2.25 | 2.8 | 0.4 | 0.42 | 0.5 | 0.75
MgO | 27.4 | 25.2 | 0.2 | 25.6 | 9.9 | 6.4 | 1.6 | 1.28 | 1.6 | 1.28 | 2.86 | 16.8 | 16.8 | 15.97 | 0.71 | 14.6 | 17.02 | 6.08 | 6.66 | 4.47 | 1.47 | 13.35 | 5.75 | 7.17 | 13.25 | 14.23 | 15.51 | 8.62 | 11.03 | 11 | 8 | 3 | 16.98 | 10.37 | 15.79 | 11.394 | 17.38 | 6.7 | 19.63 | 13.35 | 24.45 | 8.11 | 20.1 | 16.68 | 7.78 | 8.46 | 12.94 | 22 | 18 | 18.26 | 23.33
MnO | 0.1 | 0.1 | 0 | 0.1 | 0.1 | 0.1 | 0.1 | 0.05 | 0.1 | 0.05 | 0.06 | 0.2 | 0.2 | 0.06 | 0.02 | 0.1 | 0.09 | 0.17 | 0.13 | 0.1 | 0.08 | 0.09 | 0.06 | 0.14 | 0.18 | 0.18 | 0.19 | 0.12 | 0.09 | 0.16 | 0.095 | 0.11 | 0.11 | 0.137 | 0.1 | 0.1 | 0.1 | 0.1 | 0.1 | 0.1 | 0.1 | 0.1 | 0.1 | 0.1 | 0.1 | 0.1 | 0.1 | 0.1 | 0.1 | 0.1 | 0.1
P2O5 | 1 | 0.9 | 0 | 0.1 | 1 | 0.9 | 0.1 | 0.96 | 0.1 | 0.96 | 0.17 | 0.2 | 0.2 | 0.23 | 0.83 | 0.1 |  | 0.17 | 0.13 | 0.18 | 0.435 | 0.023 | 0.69 | 0.14 | 0.18 | 0.18 | 0.18 | 0.6 | 0.362 | 0.16 | 0.57 | 0.11 | 0.003 | 0.514 | 0.51 | 0.41 | 0.57 | 0.9 | 0.35 | 0.34 | 0.1 | 0.95 | 0.1 | 0.28 | 0.94 | 0.96 | 0.93 | 0.1 | 0.42 | 0.1 | 0.23
TiO2 | 0.5 | 0.34 | 0.1 | 0.4 | 0.4 | 0.3 | 0.6 | 0.46 | 0.6 | 0.46 | 0.63 | 3.6 | 3.6 | 2.7 | 0.16 | 0.6 | 0.53 | 1.09 | 0.83 | 0.51 | 0.545 | 0.54 | 0.48 | 1.7 | 2.9 | 3.09 | 3.35 | 1.95 | 0.29 | 2.45 | 2.32 | 0.88 | 1.1 | 2.3 | 0.35 | 0.48 | 0.4 | 0.31 | 0.37 | 0.55 | 0.42 | 0.35 | 0.5 | 0.56 | 0.34 | 0.36 | 0.4 | 0.45 | 0.36 | 0.53 | 0.4
SO3 | 11.2 | 1 |  |  | 2.3 | 16.6 | [10 empty] | 0.1 | 0.1 | 6.11 |  |  |  | 0.03 |  |  |  | 0 |  |  |  |  | 0 |  |  | 8.48 | 6.49 | 1.2 | 15.38 | 5.16 | 0.61 | 0 | 9.6 | 0 | 0.45 | 10.98 | 8.17 | 1.85 | 0 | 6.57 | 0 | 0.33
Na2O | 5.4 | 4.4 | 2.5 | 0.9 |  |  | 2.9 | 2.36 | 2.9 | 2.36 | 2.55 | 1.7 | 1.7 | 1.73 | 4.02 | 1.5 | 1.51 | 3.28 | A | 2.641 | 2.689 | 1.84 | 2.12 | 2.46 | 1.98 | 1.9 | 1.8 | 2.05 | 2.05 | 2.16 | 2.32 | 2.79 | 1.54 | 1.97 | 0.44 | 0.91 | 0.43 | 0 | 0.62 | 1.1 | 0.96 | 0 | 1.2 | 1.2 | 0 | 0 | 0.17 | 1.1 | 0.54 | 1.3 | 0.77
Cr2O3 | 0.1 | 0.05 |  |  | 0.1 | 0.1 | [10 empty] | 0.12 | 0.05 | 0.04
FeO |  |  | 1.9 | 11.9 |  |  | 2.7 |  | 2.7 |  |  | 8.6 | 8.6 | 8.79 | 1.24 | 11.2 | 7.47
Cl |  |  |  |  | 0.5 | 0.3
NiO |  |  |  |  | 0.1 | 0.1
SrO |  |  |  |  | 0.2 | 0.1
No veo en tierra atm
Fe
Si +-
Note on B1: sergio quiñonez: Carbonaceous Chondrite Engineering
Note on C1: [Comentario encadenado] Tu versión de Excel te permite leer este comentario encadenado; sin embargo, las ediciones que se apliquen se quitarán si el archivo se abre en una versión más reciente de Excel. Más información: https://go.microsoft.com/fwlink/?linkid=870924 Comentario: Carbonaceous Chondrite Engineering
Note on D1: sergio quiñonez: Highlands Agglutinates, Anorthosite Agglutinates
Note on E1: [Comentario encadenado] Tu versión de Excel te permite leer este comentario encadenado; sin embargo, las ediciones que se apliquen se quitarán si el archivo se abre en una versión más reciente de Excel. Más información: https://go.microsoft.com/fwlink/?linkid=870924 Comentario: Jezero Delta Simulant
Note on F1: sergio quiñonez: MGS-1C Mars Clay ISRU
Note on G1: sergio quiñonez: MGS-1S Mars Sulfate ISRU
Note on H1: [Comentario encadenado] Tu versión de Excel te permite leer este comentario encadenado; sin embargo, las ediciones que se apliquen se quitarán si el archivo se abre en una versión más reciente de Excel. Más información: https://go.microsoft.com/fwlink/?linkid=870924 Comentario: Dust simulant
Note on I1: [Comentario encadenado] Tu versión de Excel te permite leer este comentario encadenado; sin embargo, las ediciones que se apliquen se quitarán si el archivo se abre en una versión más reciente de Excel. Más información: https://go.microsoft.com/fwlink/?linkid=870924 Comentario: Engineering Grade Lunar Highlands Simulant
Note on J1: sergio quiñonez: LHS-1 Highlands Simulant
Note on K1: sergio quiñonez: Engineering Grade 2mm Lunar Highlands Simulant
Note on L1: sergio quiñonez: Lunar Highlands Simulant
Note on M1: sergio quiñonez: Mare Dust Simulant
Note on N1: sergio quiñonez: LMS-1 Lunar Mare Simulant
Note on O1: [Comentario encadenado] Tu versión de Excel te permite leer este comentario encadenado; sin embargo, las ediciones que se apliquen se quitarán si el archivo se abre en una versión más reciente de Excel. Más información: https://go.microsoft.com/fwlink/?linkid=870924 Comentario: LMS-2 Lunar Mare Simulant
Note on P1: sergio quiñonez: LSP-2 Lunar South Pole Simulant
Note on Q1: sergio quiñonez: MGS-1 Mars Global Simulant
Note on R1: [Comentario encadenado] Tu versión de Excel te permite leer este comentario encadenado; sin embargo, las ediciones que se apliquen se quitarán si el archivo se abre en una versión más reciente de Excel. Más información: https://go.microsoft.com/fwlink/?linkid=870924 Comentario: DUST-Y Silicate Dust Simulant